## EC 2
EC 2 - Eingabewerte für INCA2 | [14 empty] | Gedruckt am | 2026-07-30
Deutsche Fassung EC2, Stand 2011
Grundwerte für die Betoneigenschaften
|  | C 12/15 | C 16/20 | C 20/25 | C 25/30 | C 30/37 | C 35/45 | C 40/50 | C 45/55 | C 50/60 | C 55/67 | C 60/75 | C 70/85 | C 80/95 | C 90/105 | C 100/115
| fck,zyl | 12 | 16 | 20 | 25 | 30 | 35 | 40 | 45 | 50 | 55 | 60 | 70 | 80 | 90 | 100 | Druckfestigkeit Zylinder
| fck,würfel | 15 | 20 | 25 | 30 | 37 | 45 | 50 | 55 | 60 | 67 | 75 | 85 | 95 | 105 | 115 | Druckfestigkeit Würfe
| fcm | 20 | 24 | 28 | 33 | 38 | 43 | 48 | 53 | 58 | 63 | 68 | 78 | 88 | 98 | 108 | Mittelwert der Druckfestigkeit, fcm = fck + 8 N/mm²
| fctm | 1.6 | 1.9 | 2.2 | 2.6 | 2.9 | 3.2 | 3.5 | 3.8 | 4.1 | 4.2 | 4.4 | 4.6 | 4.8 | 5 | 5.2 | Zugfestigkeit, Mittelwert
| fct 5% | 1.1 | 1.3 | 1.5 | 1.8 | 2 | 2.2 | 2.5 | 2.7 | 2.9 | 3 | 3.1 | 3.2 | 3.4 | 3.5 | 3.7 | Zugfestigkeit, unterer Wert, 5%-Fraktile
| fct 95% | 2 | 2.5 | 2.9 | 3.3 | 3.8 | 4.2 | 4.6 | 4.9 | 5.3 | 5.5 | 5.7 | 6 | 6.3 | 6.6 | 6.8 | Zugfestigkeit, oberer Wert, 95%-Fraktile
| Ec0m | 28439.44 | 30038.3 | 31460.05 | 33049.6 | 34478.4 | 35781 | 36981.49 | 38097.35 | 39141.76 | 40124.92 | 41054.87 | 42779.96 | 44356.45 | 45812.06 | 47167.09 | Tangentenmodul im Ursprung, Ec0m = 1,05 * Ecm
| Ecm | 27085.18 | 28607.9 | 29961.95 | 31475.81 | 32836.57 | 34077.15 | 35220.46 | 36283.19 | 37277.87 | 38214.21 | 39099.87 | 40742.82 | 42244.24 | 43630.53 | 44921.04 | Sekantenmodul ca. bei 0,4 * fc mit Ecm = 22 * (fcm/10)0,3
| Ecm | 27000 | 29000 | 30000 | 31000 | 33000 | 34000 | 35000 | 36000 | 37000 | 38000 | 39000 | 41000 | 42000 | 44000 | 45000 | Sekantenmodul ca. bei 0,4 * fc , vereinfacht/gerundet
Bemessungswerte für den Grenzzustand der Tragfähigkeit: Parabel-Rechteck-Diagramm
|  | C 12/15 | C 16/20 | C 20/25 | C 25/30 | C 30/37 | C 35/45 | C 40/50 | C 45/55 | C 50/60 | C 55/67 | C 60/75 | C 70/85 | C 80/95 | C 90/105 | C 100/115
| gc | 1.5 | 1.5 | 1.5 | 1.5 | 1.5 | 1.5 | 1.5 | 1.5 | 1.5 | 1.5 | 1.5 | 1.5 | 1.5 | 1.5 | 1.5 | Teilsicherheitsbeiwert einheitlich mit g = 1,5, für Betonfertigteile g = 1,35
| fcd = fck / gc * 0,85 | -6.8 | -9.066667 | -11.33333 | -14.16667 | -17 | -19.83333 | -22.66667 | -25.5 | -28.33333 | -31.16667 | -34 | -39.66667 | -45.33333 | -51 | -56.66667 | mit Dauerfestigkeitsbeiwert acc = 0,85
| ey | -2 | -2 | -2 | -2 | -2 | -2 | -2 | -2 | -2 | -2.2 | -2.3 | -2.4 | -2.5 | -2.6 | -2.6 | Dehnung bei Erreichen der max. Spannung
| eu | -3.5 | -3.5 | -3.5 | -3.5 | -3.5 | -3.5 | -3.5 | -3.5 | -3.5 | -3.1 | -2.9 | -2.7 | -2.6 | -2.6 | -2.6 | Grenzdehnung bei Querschnittsversagen
| n | 2 | 2 | 2 | 2 | 2 | 2 | 2 | 2 | 2 | 1.75 | 1.6 | 1.45 | 1.4 | 1.4 | 1.4 | Exponent n für Völligkeit der Parabel
Verformungsrechnung mit Mittelwerten: gebrochen-rationale Funktion (Parabel)
Zur Verformungsberechnung und Schnittgrößenermittlung, Mitwirkung des Betons auf Zug wird als Integral über gerissene und ungerissene Bereiche berücksichtigt, Erfahrungswert: fct,cal = 1/20 bis 1/35 * fcm
Achtung, der Wert fct,cal ist ein reiner Rechenwert, hier darf nicht fct,cal = fctm eingesetzt werden, da die versteifende Mitwirkung der gerissenen Betonzugzone sonst deutlich überschätzt wird!
Gegenüber der ursprünglichen Formulierung im EC2 für das Materialgesetz zur nichtlinearen Schnittgrößenermittlung wurde im aktuellen EC2 der Faktor k geändert. Zusätzlich wurde der E-Modul angepasst,
so dass in INCA2 und Stab2D-NL gesonderte Werte für den E-Modul eingegeben werden müssen. Zu beachten ist, dass der E-Modul des Betons deutlich von den verwendeten Zuschlägen abhängt und
beispielsweise in Norddeutschland mit den lokalen Zuschlägen eher kleiner sein wird. Bei Nutzung von basalt- oder granithaltigen Zuschlägen wird der E-Modul tendenziell größer sein als im EC2 angegeben.
|  | C 12/15 | C 16/20 | C 20/25 | C 25/30 | C 30/37 | C 35/45 | C 40/50 | C 45/55 | C 50/60 | C 55/67 | C 60/75 | C 70/85 | C 80/95 | C 90/105 | C 100/115
Druck | Ecm | 25854.03 | 27307.55 | 28600.04 | 30045.09 | 31344 | 32528.19 | 33619.53 | 34633.95 | 35583.42 | 36477.2 | 37322.61 | 38890.87 | 40324.05 | 41647.33 | 42879.18 | Eingangswert zur korrekten Erfassung des E-Moduls in INCA2 gemäß EC2
| fcm | -20 | -24 | -28 | -33 | -38 | -43 | -48 | -53 | -58 | -63 | -68 | -78 | -88 | -98 | -108 | Mittelwert der Druckfestigkeit
| ey | -1.8 | -1.9 | -2 | -2.1 | -2.2 | -2.25 | -2.3 | -2.4 | -2.45 | -2.5 | -2.6 | -2.7 | -2.8 | -2.8 | -2.8 | Druckdehnung bei Erreichen der max. Druckspannung
| ecu | -3.5 | -3.5 | -3.5 | -3.5 | -3.5 | -3.5 | -3.5 | -3.5 | -3.5 | -3.2 | -3 | -2.8 | -2.8 | -2.8 | -2.8 | Grenzdehnung bei Versagen der Betondruckzone
Zug (PR) | Tension Stiff | 20 | 20 | 20 | 20 | 20 | 21 | 22 | 23 | 24 | 25 | 26 | 28 | 30 | 32.5 | 35 | Faktor für versteifende Mitwirkung des Betons auf Zug
| fct,cal | 1 | 1.2 | 1.4 | 1.65 | 1.9 | 2.047619 | 2.181818 | 2.304348 | 2.416667 | 2.52 | 2.615385 | 2.785714 | 2.933333 | 3.015385 | 3.085714 | rechnerische Zugfestigkeit
| ect,cal | 0.09 | 0.095 | 0.1 | 0.105 | 0.11 | 0.1071429 | 0.1045455 | 0.1043478 | 0.1020833 | 0.1 | 0.1 | 0.09642857 | 0.09333333 | 0.08615385 | 0.08 | Zugdehnung bis zum erstmaligen Aufreißen des Betons
| ncal | 2.559549 | 2.378032 | 2.247146 | 2.103156 | 1.996118 | 1.872262 | 1.77203 | 1.725163 | 1.653402 | 1.592259 | 1.569745 | 1.480845 | 1.411342 | 1.308916 | 1.222851 | Exponent zur Anpassung des E-Moduls im Zugbereich
Stützenverformungsberechnung: gebrochen-rationale Funktion (Parabel), Siehe EC 2 Abschnitt 5.8.6 und NAD
Versteifende Mitwirkung des Betons in der gerissenen Betonzugzone wie zuvor, jedoch durch gc dividiert.
Abweichend zum EC2 gibt das Nationale Anwendungsdokument (NAD) den Teilsicherheitsbeiwert mit gCe = 1,5 an (national determined parameter) sowie eine andere Berechnungsvorschrift für fcd.
|  | C 12/15 | C 16/20 | C 20/25 | C 25/30 | C 30/37 | C 35/45 | C 40/50 | C 45/55 | C 50/60 | C 55/67 | C 60/75 | C 70/85 | C 80/95 | C 90/105 | C 100/115
Druck | Ecm/gcE | 17236.02 | 18205.03 | 19066.7 | 20030.06 | 20896 | 21685.46 | 22413.02 | 23089.3 | 23722.28 | 24318.13 | 24881.74 | 25927.25 | 26882.7 | 27764.88 | 28586.12 | gemäß NAD: Ec = Ecm / gCe
| fcd | -13.33333 | -16 | -18.66667 | -22 | -25.33333 | -28.66667 | -32 | -35.33333 | -38.66667 | -42 | -45.33333 | -52 | -58.66667 | -65.33333 | -72 | gemäß NAD: fcd = fcm / gCe
| ey | -1.8 | -1.9 | -2 | -2.1 | -2.2 | -2.25 | -2.3 | -2.4 | -2.45 | -2.5 | -2.6 | -2.7 | -2.8 | -2.8 | -2.8
| ecu | -3.5 | -3.5 | -3.5 | -3.5 | -3.5 | -3.5 | -3.5 | -3.5 | -3.5 | -3.2 | -3 | -2.8 | -2.8 | -2.8 | -2.8
Zug (PR) | fct,cal / gc | 0.6666667 | 0.8 | 0.9333333 | 1.1 | 1.266667 | 1.365079 | 1.454545 | 1.536232 | 1.611111 | 1.68 | 1.74359 | 1.857143 | 1.955556 | 2.010256 | 2.057143
| ect,cal | 0.09 | 0.095 | 0.1 | 0.105 | 0.11 | 0.1071429 | 0.1045455 | 0.1043478 | 0.1020833 | 0.1 | 0.1 | 0.09642857 | 0.09333333 | 0.08615385 | 0.08
| ncal | 2.559549 | 2.378032 | 2.247146 | 2.103156 | 1.996118 | 1.872262 | 1.77203 | 1.725163 | 1.653402 | 1.592259 | 1.569745 | 1.480845 | 1.411342 | 1.308916 | 1.222851
Für die Betonstahlbewehrung werden die Bemessungswerte fyd usw. benutzt.
Bei Rechnung mit diesen Stützenwerten muss im Nachgang kontrolliert werden, ob die Schnittgrößen vom Querschnitt mit den Bemessungswerten aufgenommen werden können. Gegebenenfalls muss die
Bewehrung erhöht werden, bis dieser Nachweis mit den Bemessungswerten erfüllt ist. Vereinfachend können bereits zur Stützenverformungsrechnung im Grenzzustand der Tragfähigkeit die Bemessungswerte
der Baustoffeigenschaften benutzt werden. In diesem Fall entfällt der nachgeschaltete Rechengang mit den Bemessungswerten.
Note on B44: Zusätzliche Abminderung gemäß Heft 525, Abschnitt 9.1.5, letzter Absatz bei stabilitätsgefährdeten Bauteilen

## EC 2, Stand 2004
EC 2 (Fassung 17.07.2004) - Eingabewerte für INCA2 | [13 empty] | Gedruckt am | 2026-07-30
Grundwerte für die Betoneigenschaften
|  | C 12/15 | C 16/20 | C 20/25 | C 25/30 | C 30/37 | C 35/45 | C 40/50 | C 45/55 | C 50/60 | C 55/67 | C60/75 | C70/85 | C80/95 | C90/105
| fck,zyl | 12 | 16 | 20 | 25 | 30 | 35 | 40 | 45 | 50 | 55 | 60 | 70 | 80 | 90
| fck,würfel | 15 | 20 | 25 | 30 | 37 | 45 | 50 | 55 | 60 | 67 | 75 | 85 | 95 | 105
| fcm | 20 | 24 | 28 | 33 | 38 | 43 | 48 | 53 | 58 | 63 | 68 | 78 | 88 | 98
| fctm | 1.6 | 1.9 | 2.2 | 2.6 | 2.9 | 3.2 | 3.5 | 3.8 | 4.1 | 4.2 | 4.4 | 4.6 | 4.8 | 5
| fct 5% | 1.1 | 1.3 | 1.5 | 1.8 | 2 | 2.2 | 2.5 | 2.7 | 2.9 | 3 | 3.1 | 3.2 | 3.4 | 3.5
| fct 95% | 2 | 2.5 | 2.9 | 3.3 | 3.8 | 4.2 | 4.6 | 4.9 | 5.3 | 5.5 | 5.7 | 6 | 6.3 | 6.6
| Ecm | 27000 | 29000 | 30000 | 31000 | 33000 | 34000 | 35000 | 36000 | 37000 | 38000 | 39000 | 41000 | 42000 | 44000
Bemessungswerte für den Grenzzustand der Tragfähigkeit: Parabel-Rechteck-Diagramm
Nachweis erfolgt im Riss => schwächste Querschnittsstelle, deshalb kein Zug im Beton
mit acc = | 0.85 | C 12/15 | C 16/20 | C 20/25 | C 25/30 | C 30/37 | C 35/45 | C 40/50 | C 45/55 | C 50/60 | C 55/67 | C60/75 | C70/85 | C80/95 | C90/105
fcd = fck / 1,5 * 0,85 |  | -6.8 | -9.066667 | -11.33333 | -14.16667 | -17 | -19.83333 | -22.66667 | -25.5 | -28.33333 | -31.16667 | -34 | -39.66667 | -45.33333 | -51
| ey | -2 | -2 | -2 | -2 | -2 | -2 | -2 | -2 | -2 | -2.2 | -2.3 | -2.4 | -2.5 | -2.6
| eu | -3.5 | -3.5 | -3.5 | -3.5 | -3.5 | -3.5 | -3.5 | -3.5 | -3.5 | -3.1 | -2.9 | -2.7 | -2.6 | -2.6
| n | 2 | 2 | 2 | 2 | 2 | 2 | 2 | 2 | 2 | 1.75 | 1.6 | 1.45 | 1.4 | 1.4
Verformungsrechnung mit Mittelwerten: gebrochen-rationale Funktion (Parabel), Siehe Abschnitt 3.1.5 (prEN 1992-1-1)
Zur Berechnung der Mk-Linie, Mitwirkung des Betons auf Zug wird als Integral über gerissene und ungerissene Bereiche berücksichtigt, Erfahrungswert: fct,cal = 1/20 bis 1/35 * fcm
Achtung, der Wert fct,cal ist ein reiner Rechenwert, hier darf nicht fct,cal = fctm eingesetzt werden, da die versteifende Mitwirkung der gerissenen Betonzugzone sonst deutlich überschätzt wird!
|  | C 12/15 | C 16/20 | C 20/25 | C 25/30 | C 30/37 | C 35/45 | C 40/50 | C 45/55 | C 50/60 | C 55/67 | C60/75 | C70/85 | C80/95 | C90/105
Druck | Ecm | 27000 | 29000 | 30000 | 31000 | 33000 | 34000 | 35000 | 36000 | 37000 | 38000 | 39000 | 41000 | 42000 | 44000
| fcm | -20 | -24 | -28 | -33 | -38 | -43 | -48 | -53 | -58 | -63 | -68 | -78 | -88 | -98
| ey | -1.8 | -1.9 | -2 | -2.1 | -2.2 | -2.25 | -2.3 | -2.4 | -2.45 | -2.5 | -2.6 | -2.7 | -2.8 | -2.8
| ecu | -3.5 | -3.5 | -3.5 | -3.5 | -3.5 | -3.5 | -3.5 | -3.5 | -3.5 | -3.2 | -3 | -2.8 | -2.8 | -2.8
Zug (PR) | Tension Stiff | 20 | 20 | 20 | 20 | 20 | 21 | 22 | 23 | 24 | 25 | 26 | 28 | 30 | 32.5
| fct,cal | 1 | 1.2 | 1.4 | 1.65 | 1.9 | 2.047619 | 2.181818 | 2.304348 | 2.416667 | 2.52 | 2.615385 | 2.785714 | 2.933333 | 3.015385
| ect,cal | 0.09 | 0.095 | 0.1 | 0.105 | 0.11 | 0.1071429 | 0.1045455 | 0.1043478 | 0.1020833 | 0.1 | 0.1 | 0.09642857 | 0.09333333 | 0.08615385
| n | 2.673 | 2.525417 | 2.357143 | 2.17 | 2.101579 | 1.956977 | 1.844792 | 1.793208 | 1.719224 | 1.65873 | 1.640294 | 1.561154 | 1.47 | 1.382857
Stützenverformungsberechnung: gebrochen-rationale Funktion (Parabel), Siehe EC 2 Abschnitt 5.8.6
Versteifende Mitwirkung des Betons in der gerissenen Betonzugzone wie zuvor, jedoch durch gc dividiert
|  | C 12/15 | C 16/20 | C 20/25 | C 25/30 | C 30/37 | C 35/45 | C 40/50 | C 45/55 | C 50/60 | C 55/67 | C60/75 | C70/85 | C80/95 | C90/105
Druck | Ecm / 1,5 | 18000 | 19333.33 | 20000 | 20666.67 | 22000 | 22666.67 | 23333.33 | 24000 | 24666.67 | 25333.33 | 26000 | 27333.33 | 28000 | 29333.33 | hier mit gEc = 1,5
| fc = fcd | -6.8 | -9.066667 | -11.33333 | -14.16667 | -17 | -19.83333 | -22.66667 | -25.5 | -28.33333 | -31.16667 | -34 | -39.66667 | -45.33333 | -51
| ey | -1.8 | -1.9 | -2 | -2.1 | -2.2 | -2.25 | -2.3 | -2.4 | -2.45 | -2.5 | -2.6 | -2.7 | -2.8 | -2.8
| ecu | -3.5 | -3.5 | -3.5 | -3.5 | -3.5 | -3.5 | -3.5 | -3.5 | -3.5 | -3.2 | -3 | -2.8 | -2.8 | -2.8
Zug (PR) | fctm / 1,5 | 0.6666667 | 0.8 | 0.9333333 | 1.1 | 1.266667 | 1.365079 | 1.454545 | 1.536232 | 1.611111 | 1.68 | 1.74359 | 1.857143 | 1.955556 | 2.010256
| ect | 0.09 | 0.095 | 0.1 | 0.105 | 0.11 | 0.1071429 | 0.1045455 | 0.1043478 | 0.1020833 | 0.1 | 0.1 | 0.09642857 | 0.09333333 | 0.08615385
| n | 2.673 | 2.525417 | 2.357143 | 2.17 | 2.101579 | 1.956977 | 1.844792 | 1.793208 | 1.719224 | 1.65873 | 1.640294 | 1.561154 | 1.47 | 1.382857
Für diese Stützenwerte braucht kein extra Nachweis der Querschnittstragfähigkeit mit Bemessungswerten geführt werden.