## DIN 1045-1
DIN 1045-1 (neu) - Eingabewerte für INCA2 | [14 empty] | Gedruckt am | 2026-07-30
mit Druckfehlerkorrektur der DIN 1045-1 (Tabellen 9 und 10), Korrektor vom Juni 2005
Dadurch resultiert eine Verringerung des Sekanten-E-Moduls für die nichtlineare Spannungs-Dehnungs-Beziehung mit dem Faktor 1,1 im Vergleich zur Originalausgabe
Grundwerte für die Betoneigenschaften
|  | C 12/15 | C 16/20 | C 20/25 | C 25/30 | C 30/37 | C 35/45 | C 40/50 | C 45/55 | C 50/60 | C 55/67 | C 60/75 | C 70/85 | C 80/95 | C 90/105 | C 100/115
| fck,zyl | 12 | 16 | 20 | 25 | 30 | 35 | 40 | 45 | 50 | 55 | 60 | 70 | 80 | 90 | 100
| fck,würfel | 15 | 20 | 25 | 30 | 37 | 45 | 50 | 55 | 60 | 67 | 75 | 85 | 95 | 105 | 115
| fcm | 20 | 24 | 28 | 33 | 38 | 43 | 48 | 53 | 58 | 63 | 68 | 78 | 88 | 98 | 108
| fctm | 1.6 | 1.9 | 2.2 | 2.6 | 2.9 | 3.2 | 3.5 | 3.8 | 4.1 | 4.2 | 4.4 | 4.6 | 4.8 | 5 | 5.2
| fct 5% | 1.1 | 1.3 | 1.5 | 1.8 | 2 | 2.2 | 2.5 | 2.7 | 2.9 | 3 | 3.1 | 3.2 | 3.4 | 3.5 | 3.7
| fct 95% | 2 | 2.5 | 2.9 | 3.3 | 3.8 | 4.2 | 4.6 | 4.9 | 5.3 | 5.5 | 5.7 | 6 | 6.3 | 6.6 | 6.8
| Ec0m | 25800 | 27400 | 28800 | 30500 | 31900 | 33300 | 34500 | 35700 | 36800 | 37800 | 38800 | 40600 | 42300 | 43800 | 45200 | Tangentenmodul im Ursprung
| Ecm | 23454.55 | 24909.09 | 26181.82 | 27727.27 | 29000 | 30272.73 | 31363.64 | 32454.55 | 33454.55 | 34363.64 | 35272.73 | 36909.09 | 38454.55 | 39818.18 | 41090.91 | Sekantenmodul ca. bei 0,4 * fc
Bemessungswerte für den Grenzzustand der Tragfähigkeit: Parabel-Rechteck-Diagramm
Nachweis erfolgt im Riss => schwächste Querschnittsstelle, deshalb kein Zug im Beton; ab C55/67 wird der Teilsicherheitsbeiwert gc größer!
|  | C 12/15 | C 16/20 | C 20/25 | C 25/30 | C 30/37 | C 35/45 | C 40/50 | C 45/55 | C 50/60 | C 55/67 | C 60/75 | C 70/85 | C 80/95 | C 90/105 | C 100/115
| gc | 1.5 | 1.5 | 1.5 | 1.5 | 1.5 | 1.5 | 1.5 | 1.5 | 1.5 | 1.515152 | 1.530612 | 1.5625 | 1.595745 | 1.630435 | 1.666667
| fcd = fck / gc * 0,85 | -6.8 | -9.066667 | -11.33333 | -14.16667 | -17 | -19.83333 | -22.66667 | -25.5 | -28.33333 | -30.855 | -33.32 | -38.08 | -42.61333 | -46.92 | -51
| ey | -2 | -2 | -2 | -2 | -2 | -2 | -2 | -2 | -2 | -2.03 | -2.06 | -2.1 | -2.14 | -2.17 | -2.2
| eu | -3.5 | -3.5 | -3.5 | -3.5 | -3.5 | -3.5 | -3.5 | -3.5 | -3.5 | -3.1 | -2.7 | -2.5 | -2.4 | -2.3 | -2.2
| n | 2 | 2 | 2 | 2 | 2 | 2 | 2 | 2 | 2 | 2 | 1.9 | 1.8 | 1.7 | 1.6 | 1.55
Verformungsrechnung mit Mittelwerten: gebrochen-rationale Funktion (Parabel)
Zur Berechnung der Mk-Linie, Mitwirkung des Betons auf Zug wird als Integral über gerissene und ungerissene Bereiche berücksichtigt, Erfahrungswert: fct,cal = 1/20 bis 1/35 * fcm
Achtung, der Wert fct,cal ist ein reiner Rechenwert, hier darf nicht fct,cal = fctm eingesetzt werden, da die versteifende Mitwirkung der gerissenen Betonzugzone sonst deutlich überschätzt wird!
|  | C 12/15 | C 16/20 | C 20/25 | C 25/30 | C 30/37 | C 35/45 | C 40/50 | C 45/55 | C 50/60 | C 55/67 | C 60/75 | C 70/85 | C 80/95 | C 90/105 | C 100/115
Druck | Ecm | 23454.55 | 24909.09 | 26181.82 | 27727.27 | 29000 | 30272.73 | 31363.64 | 32454.55 | 33454.55 | 34363.64 | 35272.73 | 36909.09 | 38454.55 | 39818.18 | 41090.91
| fcm | -20 | -24 | -28 | -33 | -38 | -43 | -48 | -53 | -58 | -63 | -68 | -78 | -88 | -98 | -108
| ey | -1.8 | -1.9 | -2.1 | -2.2 | -2.3 | -2.4 | -2.5 | -2.55 | -2.6 | -2.65 | -2.7 | -2.8 | -2.9 | -2.95 | -3
| ecu | -3.5 | -3.5 | -3.5 | -3.5 | -3.5 | -3.5 | -3.5 | -3.5 | -3.5 | -3.4 | -3.3 | -3.2 | -3.1 | -3 | -3
Zug (PR) | Tension Stiff | 20 | 20 | 20 | 20 | 20 | 21 | 22 | 23 | 24 | 25 | 26 | 28 | 30 | 32.5 | 35
| fct,cal | 1 | 1.2 | 1.4 | 1.65 | 1.9 | 2.047619 | 2.181818 | 2.304348 | 2.416667 | 2.52 | 2.615385 | 2.785714 | 2.933333 | 3.015385 | 3.085714
| ect,cal | 0.09 | 0.095 | 0.105 | 0.11 | 0.115 | 0.1142857 | 0.1136364 | 0.1108696 | 0.1083333 | 0.106 | 0.1038462 | 0.1 | 0.09666667 | 0.09076923 | 0.08571429
| ncal | 2.322 | 2.169167 | 2.16 | 2.033333 | 1.930789 | 1.858605 | 1.796875 | 1.717642 | 1.649655 | 1.59 | 1.540588 | 1.457436 | 1.393977 | 1.318469 | 1.255556
Stützenverformungsberechnung mit char. Werten der Mittelwerte: gebrochen-rationale Funktion (Parabel), Division jeweils durch Teilsicherbeiwert gc
Versteifende Mitwirkung des Betons in der gerissenen Betonzugzone wie zuvor, jedoch durch gc dividiert. Der E-Modul wird nach Heft 525 (9.1.5) zusätzlich mit 0,85 abgemindert.
| 0.85 | C 12/15 | C 16/20 | C 20/25 | C 25/30 | C 30/37 | C 35/45 | C 40/50 | C 45/55 | C 50/60 | C 55/67 | C 60/75 | C 70/85 | C 80/95 | C 90/105 | C 100/115
Druck | 0,85*Ecm/gc | 13290.91 | 14115.15 | 14836.36 | 15712.12 | 16433.33 | 17154.55 | 17772.73 | 18390.91 | 18957.58 | 19278 | 19588.12 | 20078.55 | 20483.45 | 20758.55 | 20956.36
| fcm / gc | -13.33333 | -16 | -18.66667 | -22 | -25.33333 | -28.66667 | -32 | -35.33333 | -38.66667 | -41.58 | -44.42667 | -49.92 | -55.14667 | -60.10667 | -64.8
| ey | -1.8 | -1.9 | -2.1 | -2.2 | -2.3 | -2.4 | -2.5 | -2.55 | -2.6 | -2.65 | -2.7 | -2.8 | -2.9 | -2.95 | -3
| ecu | -3.5 | -3.5 | -3.5 | -3.5 | -3.5 | -3.5 | -3.5 | -3.5 | -3.5 | -3.4 | -3.3 | -3.2 | -3.1 | -3 | -3
Zug (PR) | fct,cal / gc | 0.6666667 | 0.8 | 0.9333333 | 1.1 | 1.266667 | 1.365079 | 1.454545 | 1.536232 | 1.611111 | 1.6632 | 1.708718 | 1.782857 | 1.838222 | 1.849436 | 1.851429
| ect,cal | 0.09 | 0.095 | 0.105 | 0.11 | 0.115 | 0.1142857 | 0.1136364 | 0.1108696 | 0.1083333 | 0.106 | 0.1038462 | 0.1 | 0.09666667 | 0.09076923 | 0.08571429
| ncal | 2.322 | 2.169167 | 2.16 | 2.033333 | 1.930789 | 1.858605 | 1.796875 | 1.717642 | 1.649655 | 1.59 | 1.540588 | 1.457436 | 1.393977 | 1.318469 | 1.255556
Bei Rechnung mit diesen Stützenwerten muss im Nachgang kontrolliert werden, ob die Schnittgrößen vom Querschnitt mit den Bemessungswerten aufgenommen werden können. Gegebenenfalls muss die
Bewehrung erhöht werden, bis dieser Nachweis mit den Bemessungswerten erfüllt ist. Vereinfachend können bereits zur Stützenverformungsrechnung im Grenzzustand der Tragfähigkeit die Bemessungswerte
der Baustoffeigenschaften benutzt werden. In diesem Fall entfällt der nachgeschaltete Rechengang mit den Bemessungswerten.
Note on B40: Zusätzliche Abminderung gemäß Heft 525, Abschnitt 9.1.5, letzter Absatz bei stabilitätsgefährdeten Bauteilen

## EC 2
EC 2 (Fassung 17.07.2004) - Eingabewerte für INCA2 | [13 empty] | Gedruckt am | 2026-07-30
Grundwerte für die Betoneigenschaften
|  | C 12/15 | C 16/20 | C 20/25 | C 25/30 | C 30/37 | C 35/45 | C 40/50 | C 45/55 | C 50/60 | C 55/67 | C60/75 | C70/85 | C80/95 | C90/105
| fck,zyl | 12 | 16 | 20 | 25 | 30 | 35 | 40 | 45 | 50 | 55 | 60 | 70 | 80 | 90
| fck,würfel | 15 | 20 | 25 | 30 | 37 | 45 | 50 | 55 | 60 | 67 | 75 | 85 | 95 | 105
| fcm | 20 | 24 | 28 | 33 | 38 | 43 | 48 | 53 | 58 | 63 | 68 | 78 | 88 | 98
| fctm | 1.6 | 1.9 | 2.2 | 2.6 | 2.9 | 3.2 | 3.5 | 3.8 | 4.1 | 4.2 | 4.4 | 4.6 | 4.8 | 5
| fct 5% | 1.1 | 1.3 | 1.5 | 1.8 | 2 | 2.2 | 2.5 | 2.7 | 2.9 | 3 | 3.1 | 3.2 | 3.4 | 3.5
| fct 95% | 2 | 2.5 | 2.9 | 3.3 | 3.8 | 4.2 | 4.6 | 4.9 | 5.3 | 5.5 | 5.7 | 6 | 6.3 | 6.6
| Ecm | 27000 | 29000 | 30000 | 31000 | 33000 | 34000 | 35000 | 36000 | 37000 | 38000 | 39000 | 41000 | 42000 | 44000
Bemessungswerte für den Grenzzustand der Tragfähigkeit: Parabel-Rechteck-Diagramm
Nachweis erfolgt im Riss => schwächste Querschnittsstelle, deshalb kein Zug im Beton
mit acc = | 0.85 | C 12/15 | C 16/20 | C 20/25 | C 25/30 | C 30/37 | C 35/45 | C 40/50 | C 45/55 | C 50/60 | C 55/67 | C60/75 | C70/85 | C80/95 | C90/105
fcd = fck / 1,5 * 0,85 |  | -6.8 | -9.066667 | -11.33333 | -14.16667 | -17 | -19.83333 | -22.66667 | -25.5 | -28.33333 | -31.16667 | -34 | -39.66667 | -45.33333 | -51
| ey | -2 | -2 | -2 | -2 | -2 | -2 | -2 | -2 | -2 | -2.2 | -2.3 | -2.4 | -2.5 | -2.6
| eu | -3.5 | -3.5 | -3.5 | -3.5 | -3.5 | -3.5 | -3.5 | -3.5 | -3.5 | -3.1 | -2.9 | -2.7 | -2.6 | -2.6
| n | 2 | 2 | 2 | 2 | 2 | 2 | 2 | 2 | 2 | 1.75 | 1.6 | 1.45 | 1.4 | 1.4
Verformungsrechnung mit Mittelwerten: gebrochen-rationale Funktion (Parabel), Siehe Abschnitt 3.1.5 (prEN 1992-1-1)
Zur Berechnung der Mk-Linie, Mitwirkung des Betons auf Zug wird als Integral über gerissene und ungerissene Bereiche berücksichtigt, Erfahrungswert: fct,cal = 1/20 bis 1/35 * fcm
Achtung, der Wert fct,cal ist ein reiner Rechenwert, hier darf nicht fct,cal = fctm eingesetzt werden, da die versteifende Mitwirkung der gerissenen Betonzugzone sonst deutlich überschätzt wird!
|  | C 12/15 | C 16/20 | C 20/25 | C 25/30 | C 30/37 | C 35/45 | C 40/50 | C 45/55 | C 50/60 | C 55/67 | C60/75 | C70/85 | C80/95 | C90/105
Druck | Ecm | 27000 | 29000 | 30000 | 31000 | 33000 | 34000 | 35000 | 36000 | 37000 | 38000 | 39000 | 41000 | 42000 | 44000
| fcm | -20 | -24 | -28 | -33 | -38 | -43 | -48 | -53 | -58 | -63 | -68 | -78 | -88 | -98
| ey | -1.8 | -1.9 | -2 | -2.1 | -2.2 | -2.25 | -2.3 | -2.4 | -2.45 | -2.5 | -2.6 | -2.7 | -2.8 | -2.8
| ecu | -3.5 | -3.5 | -3.5 | -3.5 | -3.5 | -3.5 | -3.5 | -3.5 | -3.5 | -3.2 | -3 | -2.8 | -2.8 | -2.8
Zug (PR) | Tension Stiff | 20 | 20 | 20 | 20 | 20 | 21 | 22 | 23 | 24 | 25 | 26 | 28 | 30 | 32.5
| fct,cal | 1 | 1.2 | 1.4 | 1.65 | 1.9 | 2.047619 | 2.181818 | 2.304348 | 2.416667 | 2.52 | 2.615385 | 2.785714 | 2.933333 | 3.015385
| ect,cal | 0.09 | 0.095 | 0.1 | 0.105 | 0.11 | 0.1071429 | 0.1045455 | 0.1043478 | 0.1020833 | 0.1 | 0.1 | 0.09642857 | 0.09333333 | 0.08615385
| n | 2.673 | 2.525417 | 2.357143 | 2.17 | 2.101579 | 1.956977 | 1.844792 | 1.793208 | 1.719224 | 1.65873 | 1.640294 | 1.561154 | 1.47 | 1.382857
Stützenverformungsberechnung: gebrochen-rationale Funktion (Parabel), Siehe EC 2 Abschnitt 5.8.6
Versteifende Mitwirkung des Betons in der gerissenen Betonzugzone wie zuvor, jedoch durch gc dividiert
|  | C 12/15 | C 16/20 | C 20/25 | C 25/30 | C 30/37 | C 35/45 | C 40/50 | C 45/55 | C 50/60 | C 55/67 | C60/75 | C70/85 | C80/95 | C90/105
Druck | Ecm / 1,5 | 18000 | 19333.33 | 20000 | 20666.67 | 22000 | 22666.67 | 23333.33 | 24000 | 24666.67 | 25333.33 | 26000 | 27333.33 | 28000 | 29333.33 | hier mit gEc = 1,5
| fc = fcd | -6.8 | -9.066667 | -11.33333 | -14.16667 | -17 | -19.83333 | -22.66667 | -25.5 | -28.33333 | -31.16667 | -34 | -39.66667 | -45.33333 | -51
| ey | -1.8 | -1.9 | -2 | -2.1 | -2.2 | -2.25 | -2.3 | -2.4 | -2.45 | -2.5 | -2.6 | -2.7 | -2.8 | -2.8
| ecu | -3.5 | -3.5 | -3.5 | -3.5 | -3.5 | -3.5 | -3.5 | -3.5 | -3.5 | -3.2 | -3 | -2.8 | -2.8 | -2.8
Zug (PR) | fctm / 1,5 | 0.6666667 | 0.8 | 0.9333333 | 1.1 | 1.266667 | 1.365079 | 1.454545 | 1.536232 | 1.611111 | 1.68 | 1.74359 | 1.857143 | 1.955556 | 2.010256
| ect | 0.09 | 0.095 | 0.1 | 0.105 | 0.11 | 0.1071429 | 0.1045455 | 0.1043478 | 0.1020833 | 0.1 | 0.1 | 0.09642857 | 0.09333333 | 0.08615385
| n | 2.673 | 2.525417 | 2.357143 | 2.17 | 2.101579 | 1.956977 | 1.844792 | 1.793208 | 1.719224 | 1.65873 | 1.640294 | 1.561154 | 1.47 | 1.382857
Für diese Stützenwerte braucht kein extra Nachweis der Querschnittstragfähigkeit mit Bemessungswerten geführt werden.